## PRESENTACIÓN
MEMORIA DE CALCULO
UNIVERSIDAD PILOTO DE COLOMBIA
TRABAJO DE GRADO
TIXOTROPIA
NICOLAS STEVEN FAUSTINO MURCIA
CC. 1025140910
SANTIAGO MADERO VARGAS
CC. 1000379131
ING. CAMILO ERNESTO HERRERA CANO
BOGOTA. DC
18 DE JUNIO DE 2025

## CARACTERIZACIÓN
PREPARACIÓN DE MUESTRAS
[7 empty] | Sal | Concentración (g/100 g H2O) a 30°C
Total de ensayos | 3 | [5 empty] | NaCl | 3.97
Masa por ensayo (g) | 200 | [5 empty] | NaNO3 | 95.00
Masa total (g) | 600 | [5 empty] | K2CO3 | 113.00
[7 empty] | CaCL2 | 97.00
Material | Caolin |  | Bentonita |  | Diatomeas
| (g) | (%) | (g) | (%) | (g) | (%)
Muestra 1 | 160 | 80 | 20 | 10 | 20 | 10
Muestra 2 | 140 | 70 | 20 | 10 | 40 | 20
Muestra 3 | 100 | 50 | 40 | 20 | 60 | 30
Límite Líquido y Plástico INV 125-13 INV 126-13
Muestra 1
Límite Líquido | Masa del recipiente (g) | # Golpes | Masa del recipiente con muestra húmeda (g) | Masa del recipiente con muestra seca (g) | Contenido de agua (%)
Recipiente 1 | 13.7 | 15 | 43.6 | 30.1 | 82.31707
Recipiente 2 | 15.5 | 23 | 41.9 | 31.1 | 69.23077
Recipiente 3 | 16.5 | 35 | 38 | 29.5 | 65.38462
Valor Límite Líquido | 70.34123
Límite Plástico | Masa del recipiente (g) | Masa del recipiente con muestra húmeda (g) | Masa del recipiente con muestra seca (g) | Contenido de agua (%)
Recipiente 1 | 16.7 | 26.5 | 22.7 | 63.33333
Recipiente 2 | 51.5 | 61.2 | 57.6 | 59.01639
Valor Límite Plástico | 61.17486
Índice de plasticidad | 9.166363
Muestra 2
Muestra 2
Límite Líquido | Masa del recipiente (g) | # Golpes | Masa del recipiente con muestra húmeda (g) | Masa del recipiente con muestra seca (g) | Contenido de agua (%)
Recipiente 1 | 14.2 | 16 | 37.5 | 27.5 | 75.18797
Recipiente 2 | 16.5 | 27 | 38.6 | 29.3 | 72.65625
Recipiente 3 | 16.7 | 35 | 41.1 | 31 | 70.62937
Valor Límite Líquido | 72.69549
Límite Plástico | Masa del recipiente (g) | Masa del recipiente con muestra húmeda (g) | Masa del recipiente con muestra seca (g) | Contenido de agua (%)
Recipiente 1 | 16.9 | 27.4 | 23.4 | 61.53846
Recipiente 2 | 15.8 | 28.2 | 23.6 | 58.97436
Valor Límite Plástico | 60.25641
Índice de plasticidad | 12.43908
Muestra 3
Límite Líquido | Masa del recipiente (g) | # Golpes | Masa del recipiente con muestra húmeda (g) | Masa del recipiente con muestra seca (g) | Contenido de agua (%)
Recipiente 1 | 15 | 16 | 33.2 | 24.9 | 83.83838
Recipiente 2 | 16.1 | 29 | 37.1 | 27.8 | 79.48718
Recipiente 3 | 12.7 | 35 | 30.3 | 22.6 | 77.77778
Valor Límite Líquido | 80.51941
Límite Plástico | Masa del recipiente (g) | Masa del recipiente con muestra húmeda (g) | Masa del recipiente con muestra seca (g) | Contenido de agua (%)
Recipiente 1 | 16.9 | 23.9 | 21.8 | 42.85714
Recipiente 2 | 14.1 | 18.3 | 17 | 44.82759
Valor Límite Plástico | 43.84236
Índice de plasticidad | 36.67705
RESUMEN | Límite Líquido | Límite plástico | Índice de plasticidad | Denominación
Muestra 1 | 70.34123 | 61.17486 | 9.166363 | Limo de alta compresibilidad (MH)
Muestra 2 | 72.69549 | 60.25641 | 12.43908 | Limo de alta compresibilidad (MH)
Muestra 3 | 80.51941 | 43.84236 | 36.67705 | Limo de alta compresibilidad (MH)
MUESTRA SELECCIONADA
Muestra 2 | 72.69549 | 60.25641 | 12.43908 | Limo de alta compresibilidad (MH)
GRAVEDAD ESPECÍFICA INV 128-13
Masa del Picnómetro (g) | 114.9
Masa del Picnómetro con Agua a 23.8ºc (g) | 362.7
Densidad del Agua a 23.8ºc (g/cm3) | 0.99735
k a 23.8º c | 0.99914
Masa del Picnómetro con Material (g) | 386.9
Masa del Recipiente (g) | 63.4
Masa del Material Seco (g) | 39.2
Vp (cm3) | 248.4584
Mpw,t (g) | 362.7
Gs | 2.613333
Gs 20ºc | 2.611086

## COMPACTACIÓN
Ensayo Normal de Compactación INV-E 141
Diámetro del molde (mm) | 101.6
Altura del molde (mm) | 116.4 | 120
Volúmen del molde (m3) | 0.0009728784
Densidad seca promedio (Kn/m3) | 14.78183
Masa de la muestra (Kg) | 1.466437
[6 empty] | %W =10% | %W =15% | %W =20% | %W =25% | %W =30%
Ensayo Proctor Simple
Muestra | 1 | 2 | 3 | 4 | 5
Humedad Probable (%) | 10 | 15 | 20 | 25 | 30
Diámetro (m) | 0.10093 | 0.10098 | 0.10093 | 0.10098 | 0.10093
Altura (m) | 0.11669 | 0.11624 | 0.11669 | 0.11624 | 0.11669
Volúmen (m^3) | 0.0009336069 | 0.0009309283 | 0.0009336069 | 0.0009309283 | 0.0009336069
Masa del Molde (g) | 3775 | 3735 | 3775 | 3735 | 3775
Masa del Molde + Material (g) | 5230 | 5310 | 5510 | 5505 | 5460
Masa Material (g) | 1455 | 1575 | 1735 | 1770 | 1685
Densidad Humeda (Kg/m^3) | 1558.472 | 1691.86 | 1858.384 | 1901.328 | 1804.828
Peso Especifico Humedo (KN/m^3) | 15.28861 | 16.59714 | 18.23075 | 18.65203 | 17.70536
Peso Especifico Seco (KN/m^3) | 13.9585 | 14.08683 | 15.32841 | 14.87075 | 13.76134
Masa del Recipiente (g) | 30 | 35 | 30 | 30 | 35
Masa del Recipiente con Material Húmedo (g) | 130 | 115 | 155 | 140 | 180
Masa del Recipiente con Material Seco (g) | 121.3 | 102.9 | 135.1 | 117.7 | 147.7
Humedad (%) | 9.529025 | 17.82032 | 18.93435 | 25.42759 | 28.66016
Humedad Óptima (%) |  | 19.4949
Peso Especifico Máximo (KN/m^3) |  | 14.8395
Ensayo Proctor Simple Comprobación
Muestra | 1 | 2 | 3 | 4 | 5
Humedad Probable (%) | 10 | 15 | 20 | 25 | 30
Diámetro (m) | 0.10093 | 0.10098 | 0.10093 | 0.10098 | 0.10093
Altura (m) | 0.11669 | 0.11624 | 0.11669 | 0.11624 | 0.11669
Volúmen (m^3) | 0.0009336069 | 0.0009309283 | 0.0009336069 | 0.0009309283 | 0.0009336069
Masa del Molde (g) | 3775 | 3735 | 3775 | 3735 | 3775
Masa del Molde + Material (g) | 5120 | 5285 | 5435 | 5475 | 5505
Masa Material (g) | 1345 | 1550 | 1660 | 1740 | 1730
Densidad Humeda (Kg/m^3) | 1440.649 | 1665.005 | 1778.05 | 1869.102 | 1853.028
Peso Especifico Humedo (KN/m^3) | 14.13277 | 16.3337 | 17.44267 | 18.33589 | 18.17821
Peso Especifico Seco (KN/m^3) | 12.95975 | 14.24921 | 14.55417 | 14.60494 | 13.72455
Masa del Recipiente (g) | 35 | 30 | 35 | 25 | 35
Masa del Recipiente con Material Húmedo (g) | 135 | 135 | 160 | 255 | 195
Masa del Recipiente con Material Seco (g) | 126.7 | 121.6 | 139.3 | 208.2 | 155.8
Humedad (%) | 9.051254 | 14.62882 | 19.8466 | 25.54585 | 32.45033
Humedad Óptima (%) |  | 22.42708
Peso Especifico Máximo (KN/m^3) |  | 14.72415
Humedad Óptima Promedio (%) |  |  | 20.96099
Peso Especifico Máximo Promedio (KN/m^3) |  |  | 14.78183

## MUESTRAS
CRONOGRAMA
Tiempo de reposo (días) | Velocidad lenta (1 mm/s) |  |  | Velocidad Rápida (5 mm/s) |  |  | Muestra | Fecha de Ingreso | Hora de Ingreso | Fecha de Salida | Hora de Salida
| A | B | C | A | B | C | M1AL | 2025-08-04 | 12:00 | 2025-08-05 | 14:00
1 | M1AL | M1BL | M1CL | M1AR | M1BR | M1CR | M1BL | 2025-08-04 | 12:00 | 2025-08-05 | 14:00
30 | M30AL | M30BL | M30CL | M30AR | M30BR | M30CR | M1CL | 2025-08-04 | 12:00 | 2025-08-05 | 14:00
60 | M60AL | M60BL | M60CL | M60AR | M60BR | M60CR | M1AR | 2025-08-04 | 12:00 | 2025-08-05 | 14:00
90 | M90AL | M90BL | M90CL | M90AR | M90BR | M90CR | M1BR | 2025-08-04 | 12:00 | 2025-08-05 | 14:00
[7 empty] | M1CR | 2025-08-04 | 12:00 | 2025-08-05 | 14:00
Cantidad de muestras para ingresar a la cámara |  |  |  | 24 |  |  | M30AL | 2025-08-05 | 16:00 | 2025-09-04 | 14:00
Muestras de prueva |  |  |  | 4 |  |  | M30BL | 2025-08-05 | 16:00 | 2025-09-04 | 14:00
Muestras totales |  |  |  | 28 |  |  | M30CL | 2025-08-05 | 16:00 | 2025-09-04 | 14:00
[7 empty] | M30AR | 2025-08-05 | 16:00 | 2025-09-04 | 14:00
[7 empty] | M30BR | 2025-08-05 | 16:00 | 2025-09-04 | 14:00
[7 empty] | M30CR | 2025-08-05 | 16:00 | 2025-09-04 | 14:00
[7 empty] | M60AL | 2025-07-31 | 12:00 | 2025-09-29 | 12:30
[7 empty] | M60BL | 2025-07-31 | 12:00 | 2025-09-29 | 12:30
[7 empty] | M60CL | 2025-07-31 | 12:00 | 2025-09-29 | 12:30
[7 empty] | M60AR | 2025-07-31 | 12:00 | 2025-09-29 | 12:30
[7 empty] | M60BR | 2025-08-05 | 16:00 | 2025-10-04 | 12:30
[7 empty] | M60CR | 2025-08-05 | 16:00 | 2025-10-04 | 12:30
[7 empty] | M90AL | 2025-07-31 | 12:00 | 2025-10-29 | 12:30
[7 empty] | M90BL | 2025-07-31 | 12:00 | 2025-10-29 | 12:30
[7 empty] | M90CL | 2025-07-31 | 12:00 | 2025-10-29 | 12:30
[7 empty] | M90AR | 2025-07-31 | 12:00 | 2025-10-29 | 12:30
[7 empty] | M90BR | 2025-07-31 | 12:00 | 2025-10-29 | 12:30
[7 empty] | M90CR | 2025-07-31 | 12:00 | 2025-10-29 | 12:30
Formulas:
Fecha de Salida = [Fecha de Ingreso]+1
Fecha de Ingreso = [Fecha de Ingreso, row above]

## COMPRESIÓN INCONF.
|  |  | COMPRESIÓN INCONFINADA INV-E 152 | [5 empty] | COMPRESIÓN INCONFINADA INV-E 152 | [5 empty] | COMPRESIÓN INCONFINADA INV-E 152 | [5 empty] | COMPRESIÓN INCONFINADA INV-E 152
|  |  | DATOS GEOMÉTRICOS 1 DÍA | [5 empty] | DATOS GEOMÉTRICOS 30 DÍAS | [5 empty] | DATOS GEOMÉTRICOS 60 DÍAS | [5 empty] | DATOS GEOMÉTRICOS 90 DÍAS
|  |  | Muestra | Diámetro (mm) | Área (mm^2) | Altura (mm) | ε1 | Área Corregida (mm^2) | Muestra | Diámetro (mm) | Área (mm^2) | Altura (mm) | ε1 | Área Corregida (mm^2) | Muestra | Diámetro (mm) | Área (mm^2) | Altura (mm) | ε1 | Área Corregida (mm^2) | Muestra | Diámetro (mm) | Área (mm^2) | Altura (mm) | ε1 | Área Corregida (mm^2)
|  |  | M1AL | 49.03 | 1888.051 | 120.92 | 5.028118 | 1988.01 | M30AL | 47.41 | 1765.346 | 119.26 | 2.658058 | 1813.551 | M60AL | 47.59 | 1778.776 | 121.62 | 2.877816 | 1831.483 | M90AL | 48.24 | 1827.698 | 125.65 | 9.415042 | 2017.662
|  |  | M1BL | 47.91 | 1802.778 | 123.71 | 4.01746 | 1878.235 | M30BL | 48.36 | 1836.803 | 111.21 | 3.668735 | 1906.756 | M60BL | 48.57 | 1852.79 | 123.5 | 4.380567 | 1937.67 | M90BL | 48.31 | 1833.006 | 121.72 | 4.395334 | 1917.277
|  |  | M1CL | 47.98 | 1808.05 | 122.05 | 3.490373 | 1873.44 | M30CL | 48 | 1809.557 | 122.16 | 2.979699 | 1865.133 | M60CL | 47.95 | 1805.789 | 122.66 | 4.924181 | 1899.315 | M90CL | 48.62 | 1856.606 | 122.73 | 3.560662 | 1925.154
|  |  | M1AR | 48.38 | 1838.322 | 120.49 | 8.838908 | 2016.564 | M30AR | 48.25 | 1828.456 | 123.41 | 3.557248 | 1895.898 | M60AR | 47.86 | 1799.017 | 120.9 | 7.030604 | 1935.064 | M90AR | 48.52 | 1848.977 | 121.28 | 6.851913 | 1984.986
|  |  | M1BR | 48.75 | 1866.548 | 124.29 | 5.567624 | 1976.597 | M30BR | 48.03 | 1811.82 | 120.06 | 5.31401 | 1913.504 | M60BR | 47.56 | 1776.534 | 121.65 | 4.940403 | 1868.864 | M90BR | 48.11 | 1817.861 | 123.8 | 3.319871 | 1880.284
|  |  | M1CR | 48.19 | 1823.911 | 121.9 | 5.373257 | 1927.48 | M30CR | 48.24 | 1827.698 | 120.35 | 5.135023 | 1926.631 | M60CR | 48.52 | 1848.977 | 127.16 | 3.829821 | 1922.609 | M90CR | 48.29 | 1831.489 | 123.94 | 8.22172 | 1995.558
|  |  | DATOS MECÁNICOS 1 DÍA | [5 empty] | DATOS MECÁNICOS 30 DÍAS | [5 empty] | DATOS MECÁNICOS 60 DÍAS | [5 empty] | DATOS MECÁNICOS 90 DÍAS
|  |  | Muestra | Fuerza (KN) | Deformación (mm) | Esfuerzo (Mpa) |  |  | Muestra | Fuerza (KN) | Deformación (mm) | Esfuerzo (Mpa) |  |  | Muestra | Fuerza (KN) | Deformación (mm) | Esfuerzo (Mpa) |  |  | Muestra | Fuerza (KN) | Deformación (mm) | Esfuerzo (Mpa)
|  |  | M1AL | 0.149 | 1.12 | 0.07494931 |  |  | M30AL | 0.26 | 0.5 | 0.1433651 |  |  | M60AL | 0.948 | 0.24 | 0.5176134 |  |  | M90AL | 0.802 | 0.56 | 0.3974898
|  |  |  | 0.502 | 2.03 | 0.2525138 |  |  |  | 0.497 | 1.03 | 0.274048 |  |  |  | 1.105 | 0.88 | 0.6033363 |  |  |  | 1.038 | 3.39 | 0.5144569
|  |  |  | 0.79 | 2.89 | 0.3973823 |  |  |  | 0.724 | 1.61 | 0.3992168 |  |  |  | 1.276 | 1.8 | 0.6967032 |  |  |  | 1.197 | 4.96 | 0.5932609
|  |  |  | 1.018 | 3.86 | 0.5120698 |  |  |  | 0.941 | 2.29 | 0.5188715 |  |  |  | 1.372 | 2.54 | 0.7491198 |  |  |  | 1.477 | 7.38 | 0.7320354
|  |  |  | 1.161 | 4.8 | 0.584001 |  |  |  | 1.032 | 2.87 | 0.5690493 |  |  |  | 1.419 | 3.04 | 0.774782 |  |  |  | 1.644 | 9.72 | 0.8148045
|  |  |  | 1.294 | 6.08 | 0.6509021 |  |  |  | 1.057 | 3.17 | 0.5828344 |  |  |  | 1.431 | 3.5 | 0.7813341 |  |  |  | 1.857 | 11.83 | 0.9203722
|  |  | M1BL | 0.182 | 0.89 | 0.09689947 |  |  | M30BL | 0.327 | 0.74 | 0.1714954 |  |  | M60BL | 0.648 | 0.25 | 0.3344222 |  |  | M90BL | 1.003 | 0.75 | 0.5231378
|  |  |  | 0.512 | 2.21 | 0.2725963 |  |  |  | 0.518 | 1.24 | 0.2716655 |  |  |  | 1.129 | 2.08 | 0.5826584 |  |  |  | 1.145 | 1.58 | 0.5972011
|  |  |  | 0.808 | 3.54 | 0.4301911 |  |  |  | 0.766 | 1.79 | 0.4017294 |  |  |  | 1.234 | 2.6 | 0.6368472 |  |  |  | 1.409 | 3.2 | 0.7348964
|  |  |  | 0.848 | 3.74 | 0.4514876 |  |  |  | 1.062 | 3.16 | 0.5569668 |  |  |  | 1.348 | 3.41 | 0.6956807 |  |  |  | 1.506 | 3.84 | 0.785489
|  |  |  | 0.988 | 4.76 | 0.5260257 |  |  |  | 1.188 | 3.53 | 0.6230476 |  |  |  | 1.441 | 4.33 | 0.7436765 |  |  |  | 1.607 | 4.97 | 0.8381679
|  |  |  | 0.998 | 4.97 | 0.5313498 |  |  |  | 1.211 | 4.08 | 0.63511 |  |  |  | 1.493 | 5.41 | 0.7705128 |  |  |  | 1.623 | 5.35 | 0.846513
|  |  | M1CL | 0.523 | 0.67 | 0.2791656 |  |  | M30CL | 0.772 | 0.63 | 0.4139116 |  |  | M60CL | 0.437 | 0.97 | 0.2300829 |  |  | M90CL | 1.18 | 0.88 | 0.6129378
|  |  |  | 0.727 | 1.27 | 0.3880562 |  |  |  | 0.921 | 1.14 | 0.4937986 |  |  |  | 0.798 | 2.47 | 0.4201514 |  |  |  | 1.308 | 1.66 | 0.679426
|  |  |  | 0.944 | 2.04 | 0.503886 |  |  |  | 1.047 | 1.63 | 0.5613542 |  |  |  | 1.058 | 3.58 | 0.5570429 |  |  |  | 1.475 | 2.84 | 0.7661723
|  |  |  | 1.137 | 3.05 | 0.606905 |  |  |  | 1.235 | 2.54 | 0.6621513 |  |  |  | 1.171 | 4.13 | 0.616538 |  |  |  | 1.588 | 3.81 | 0.8248689
|  |  |  | 1.209 | 3.9 | 0.645337 |  |  |  | 1.364 | 3.37 | 0.7313153 |  |  |  | 1.268 | 4.66 | 0.6676091 |  |  |  | 1.607 | 4.52 | 0.8347382
|  |  |  | 1.231 | 4.26 | 0.6570801 |  |  |  | 1.381 | 3.64 | 0.7404299 |  |  |  | 1.362 | 6.04 | 0.7171006 |  |  |  | 1.613 | 4.37 | 0.8378549
|  |  | M1AR | 0.276 | 1.25 | 0.1368664 |  |  | M30AR | 0.583 | 0.792 | 0.307506 |  |  | M60AR | 0.531 | 0.84 | 0.2744096 |  |  | M90AR | 1.022 | 0.48 | 0.514865
|  |  |  | 0.635 | 2.49 | 0.314892 |  |  |  | 0.937 | 2.58 | 0.494225 |  |  |  | 0.827 | 1.97 | 0.4273761 |  |  |  | 1.206 | 2.07 | 0.6075609
|  |  |  | 1.061 | 4.61 | 0.5261424 |  |  |  | 1.07 | 3.518 | 0.5643764 |  |  |  | 0.949 | 2.98 | 0.4904231 |  |  |  | 1.59 | 5.09 | 0.8010131
|  |  |  | 1.233 | 5.88 | 0.611436 |  |  |  | 1.135 | 4.08 | 0.598661 |  |  |  | 1.374 | 5.24 | 0.7100542 |  |  |  | 1.723 | 6.34 | 0.868016
|  |  |  | 1.558 | 8.46 | 0.7726012 |  |  |  | 1.144 | 4.19 | 0.6034081 |  |  |  | 1.426 | 6.11 | 0.7369267 |  |  |  | 1.797 | 7.5 | 0.9052959
|  |  |  | 1.656 | 10.65 | 0.8211987 |  |  |  | 1.152 | 4.39 | 0.6076277 |  |  |  | 1.672 | 8.5 | 0.8640543 |  |  |  | 1.802 | 8.31 | 0.9078148
|  |  | M1BR | 0.133 | 0.68 | 0.06728735 |  |  | M30BR | 0.299 | 0.54 | 0.1562579 |  |  | M60BR | 0.467 | 0.74 | 0.2498845 |  |  | M90BR | 1.208 | 0.91 | 0.6424563
|  |  |  | 0.423 | 1.65 | 0.2140041 |  |  |  | 0.671 | 1.34 | 0.3506656 |  |  |  | 0.843 | 1.75 | 0.4510763 |  |  |  | 1.453 | 2.05 | 0.7727557
|  |  |  | 1.035 | 3.47 | 0.5236271 |  |  |  | 1.217 | 3.18 | 0.6360061 |  |  |  | 1.011 | 2.49 | 0.5409705 |  |  |  | 1.526 | 2.77 | 0.8115797
|  |  |  | 1.218 | 4.24 | 0.6162105 |  |  |  | 1.405 | 4.34 | 0.7342551 |  |  |  | 1.221 | 3.02 | 0.6533382 |  |  |  | 1.558 | 3.46 | 0.8285984
|  |  |  | 1.459 | 5.67 | 0.7381372 |  |  |  | 1.511 | 5.29 | 0.7896509 |  |  |  | 1.478 | 5.32 | 0.7908549 |  |  |  | 1.579 | 3.63 | 0.8397669
|  |  |  | 1.482 | 6.92 | 0.7497733 |  |  |  | 1.564 | 6.38 | 0.8173488 |  |  |  | 1.544 | 6.01 | 0.8261705 |  |  |  | 1.596 | 4.11 | 0.8488081
|  |  | M1CR | 0.229 | 0.93 | 0.118808 |  |  | M30CR | 0.881 | 0.71 | 0.4572749 |  |  | M60CR | 0.506 | 0.92 | 0.263184 |  |  | M90CR | 0.928 | 0.87 | 0.4650328
|  |  |  | 0.527 | 2.42 | 0.273414 |  |  |  | 1.138 | 1.97 | 0.5906683 |  |  |  | 0.773 | 1.6 | 0.4020578 |  |  |  | 1.112 | 2.39 | 0.5572376
|  |  |  | 0.965 | 4.72 | 0.5006537 |  |  |  | 1.396 | 3.62 | 0.7245808 |  |  |  | 1.127 | 2.99 | 0.5861825 |  |  |  | 1.459 | 5.19 | 0.7311238
|  |  |  | 1.065 | 5.35 | 0.552535 |  |  |  | 1.488 | 4.37 | 0.7723326 |  |  |  | 1.256 | 3.63 | 0.6532789 |  |  |  | 1.731 | 7.35 | 0.8674265
|  |  |  | 1.127 | 5.89 | 0.5847013 |  |  |  | 1.587 | 5.35 | 0.8237176 |  |  |  | 1.449 | 4.27 | 0.7536633 |  |  |  | 1.872 | 8.83 | 0.9380834
|  |  |  | 1.134 | 6.55 | 0.588333 |  |  |  | 1.634 | 6.18 | 0.8481125 |  |  |  | 1.592 | 4.87 | 0.8280413 |  |  |  | 1.931 | 10.19 | 0.9676491
Muestras falladas a velocidad lenta
|  | resistencia al corte | Muestra | Su (Mpa) | Tiempo de reposo (Días) | Qu (Mpa)
0.3065553 | 41.61337 |  | M1AL | 0.325451 | 1 | 0.6509021
0.3263957 |  |  | M1BL | 0.2656749 | 1 | 0.5313498
0.3781579 |  |  | M1CL | 0.3285401 | 1 | 0.6570801
0.4341234 |  |  | M30AL | 0.2914172 | 30 | 0.5828344
|  |  | M30BL | 0.317555 | 30 | 0.63511
|  |  | M30CL | 0.3702149 | 30 | 0.7404299
|  |  | M60AL | 0.3906671 | 60 | 0.7813341
|  |  | M60BL | 0.3852564 | 60 | 0.7705128
|  |  | M60CL | 0.3585503 | 60 | 0.7171006
|  |  | M90AL | 0.4601861 | 90 | 0.9203722
|  |  | M90BL | 0.4232565 | 90 | 0.846513
|  |  | M90CL | 0.4189274 | 90 | 0.8378549
Muestras falladas a velocidad rápida
|  |  | Muestra | Su (Mpa) | Tiempo de reposo (Días) | Qu (Mpa)
0.392743 | #REF! |  | M1AR | 0.4105993 | 1 | 0.8211987
0.4163653 |  |  | M1BR | 0.3748867 | 1 | 0.7497733
|  |  | M30BR | 0.4086744 | 30 | 0.8173488
|  |  | M30CR | 0.4240563 | 30 | 0.8481125
|  |  | M60AR | 0.4320271 | 60 | 0.8640543
|  |  | M60BR | 0.4130853 | 60 | 0.8261705
|  |  | M60CR | 0.4140207 | 60 | 0.8280413
|  |  | M90AR | 0.4539074 | 90 | 0.9078148
|  |  | M90BR | 0.424404 | 90 | 0.8488081
|  |  | M90CR | 0.4838245 | 90 | 0.9676491

## CONTROL H Y T
Fecha | Tiempo (días) | Humedad (%) | Temperatura (ºC) | Días donde se abrió la cámara
2025-06-26 | 1 | 88 | 19.5
2025-06-27 | 2 | 99 | 18.5
2025-06-28 | 3 | 99 | 18.4
2025-06-29 | 4
2025-06-30 | 5 | 99 | 19.5
2025-07-01 | 6 | 99 | 19.5
2025-07-02 | 7 | 99 | 19.5
2025-07-03 | 8 | 99 | 18.4
2025-07-04 | 9 | 99 | 21.4
2025-07-05 | 10 | 99 | 19.5
2025-07-06 | 11
2025-07-07 | 12 | 99 | 18.5
2025-07-08 | 13 | 99 | 18.4
2025-07-09 | 14 | 99 | 19.5
2025-07-10 | 15 | 99 | 18.4
2025-07-11 | 16 | 99 | 19.5
2025-07-12 | 17 | 99 | 18.5
2025-07-13 | 18
2025-07-14 | 19 | 99 | 18.3
2025-07-15 | 20 | 99 | 18.4
2025-07-16 | 21 | 99 | 18.3
2025-07-17 | 22 | 99 | 18.3
2025-07-18 | 23 | 99 | 18.7
2025-07-19 | 24 | 99 | 18.7
2025-07-20 | 25
2025-07-21 | 26 | 99 | 18.7
2025-07-22 | 27 | 99 | 18.3
2025-07-23 | 28 | 99 | 18.3
2025-07-24 | 29 | 99 | 18.4
2025-07-25 | 30 | 99 | 18.5
2025-07-26 | 31 | 99 | 18.4
2025-07-27 | 32
2025-07-28 | 33 | 99 | 18.3
2025-07-29 | 34 | 99 | 18.5
2025-07-30 | 35 | 99 | 18.4
2025-07-31 | 36 | 99 | 18.2
2025-08-01 | 37 | 99 | 18.5
2025-08-02 | 38 | 99 | 18.3
2025-08-03 | 39
2025-08-04 | 40 | 99 | 18.2
2025-08-05 | 41 | 99 | 18.3
2025-08-06 | 42 | 99 | 18.7
2025-08-07 | 43
2025-08-08 | 44 | 99 | 18.6
2025-08-09 | 45 | 99 | 18.4
2025-08-10 | 46
2025-08-11 | 47 | 99 | 18.7
2025-08-12 | 48 | 99 | 18.4
2025-08-13 | 49 | 99 | 18.5
2025-08-14 | 50 | 99 | 18.5
2025-08-15 | 51 | 99 | 18.9
2025-08-16 | 52 | 99 | 18.5
2025-08-17 | 53
2025-08-18 | 54
2025-08-19 | 55 | 99 | 18.5
2025-08-20 | 56 | 99 | 18.4
2025-08-21 | 57 | 99 | 18.7
2025-08-22 | 58 | 99 | 18.3
2025-08-23 | 59 | 99 | 18.7
2025-08-24 | 60
2025-08-25 | 61 | 99 | 18.3
2025-08-26 | 62 | 99 | 19
2025-08-27 | 63 | 99 | 18.5
2025-08-28 | 64 | 99 | 19
2025-08-29 | 65 | 99 | 18.7
2025-08-30 | 66 | 99 | 19
2025-08-31 | 67
2025-09-01 | 68 | 99 | 19
2025-09-02 | 69 | 99 | 18.7
2025-09-03 | 70 | 99 | 19
2025-09-04 | 71 | 99 | 19
2025-09-05 | 72 | 99 | 18.5
2025-09-06 | 73 | 99 | 18.7
2025-09-07 | 74
2025-09-08 | 75 | 99 | 19
2025-09-09 | 76 | 99 | 19
2025-09-10 | 77 | 99 | 19
2025-09-11 | 78 | 99 | 19
2025-09-12 | 79 | 99 | 19
2025-09-13 | 80 | 99 | 19
2025-09-14 | 81
2025-09-15 | 82 | 99 | 18.7
2025-09-16 | 83 | 99 | 18.8
2025-09-17 | 84 | 99 | 19
2025-09-18 | 85 | 99 | 18.6
2025-09-19 | 86 | 99 | 19
2025-09-20 | 87 | 99 | 19
2025-09-21 | 88
2025-09-22 | 89 | 99 | 18.7
2025-09-23 | 90 | 99 | 18.7
2025-09-24 | 91 | 99 | 19
2025-09-25 | 92 | 99 | 19
2025-09-26 | 93 | 99 | 19
2025-09-27 | 94 | 99 | 18.7
2025-09-28 | 95
2025-09-29 | 96 | 99 | 19
2025-09-30 | 97 | 99 | 19
2025-10-01 | 98 | 99 | 18.7
2025-10-02 | 99 | 99 | 18.7
2025-10-03 | 100 | 99 | 18.7
2025-10-04 | 101 | 99 | 19
2025-10-05 | 102
2025-10-06 | 103 | 99 | 19
2025-10-07 | 104 | 99 | 18.7
2025-10-08 | 105 | 99 | 18.7
2025-10-09 | 106 | 99 | 19
2025-10-10 | 107 | 99 | 19
2025-10-11 | 108 | 99 | 19
2025-10-12 | 109
2025-10-13 | 110 | 99 | 18.7
2025-10-14 | 111 | 99 | 18.7
2025-10-15 | 112 | 99 | 19
2025-10-16 | 113 | 99 | 18.7
2025-10-17 | 114 | 99 | 18.7
2025-10-18 | 115 | 99 | 19
2025-10-19 | 116
2025-10-20 | 117 | 99 | 19
2025-10-21 | 118 | 99 | 18.7
2025-10-22 | 119 | 99 | 19
2025-10-23 | 120 | 99 | 19
2025-10-24 | 121 | 99 | 18.7
2025-10-25 | 122 | 99 | 19
2025-10-26 | 123
2025-10-27 | 124 | 99 | 18.7
2025-10-28 | 125 | 99 | 18.7
2025-10-29 | 126 | 99 | 18.7